## 通用目录
福建省公路水运工程拟淘汰危及生产安全施工工艺、设备和材料目录（第二批）
序号 | 施工工艺、设备和材料名称 | 施工工艺、设备和材料描述 | 淘汰类型 | 淘汰原因 | 限制条件和范围 | 可替代施工工艺、设备和材料 | 备注
1.通用（公路、水运）工程
1.1工艺工法
1.1.1 | 先张法预应力筋采用冷拉热轧带肋钢筋工艺 | 先张法预制构件施工过程中，为了使热轧带肋钢筋屈服强度提升至满足设计要求，而采用卷扬机等施加超过原钢筋屈服点强度的拉应力，强行拉伸钢筋 | 禁止 | 采用卷扬机等施加拉应力（往往超过其屈服强度）张拉钢筋，操作易发生物体打击，生产方式存在安全风险；不同批次钢筋的冷拉率存在差异性，冷拉质量较难控制；另外，《水运工程混凝土施工规范》（JTS 202-2011）已删除钢筋冷拉率的指标，冷拉率的检测、判定存在困难 |  | 精轧螺纹钢、钢绞线预应力筋工艺等
1.1.2 | 六角块、沟盖板（厚度不大于20cm）预制采用插入式振捣器振捣工艺 | 六角块、沟盖板（厚度不大于20cm）浇筑混凝土布料后采用插入式振捣器插入混凝土中并上下抽动，以达到混凝土密实的效果 | 限制 | 预制六角块、沟盖板（厚度不大于20cm）混凝土浇筑时，用手提式振捣棒进行振捣，不易振实边缘位置，导致所生产出外观易存在毛糙，蜂窝、麻面、缺棱掉角等现象，易影响构件混凝土强度，存在安全隐患 | 下列工程项目中均不得使用： 1.一级及以上的公路工程； 2.大型水运工程项目 | 附着式振动器振捣、混凝土振捣台振捣工艺等
1.1.3 | 预制混凝土梁、板纯人工洒水养护工艺 | 预制梁板混凝土养护仅采用人工手持水管（软管）进行洒水养护 | 限制 | 高大构件采用人工洒水养护时，人员在高处作业，存在一定的安全隐患；人工洒水养护喷洒不均匀、不及时，不能保证构件养护期内处于湿润状态，影响工程质量；养护效率低，且用水量大，不经济环保 | 下列工程项目中均不得使用： 1.二级以上公路工程不得使用； 2.大型水运工程项目 | 自动喷淋、“自动喷淋+人工辅助”养护工艺等
1.1.4 | 预制混凝土梁、板外侧模木模板（普通胶合板）施工工艺 | 预制混凝土梁、板时，外侧模板采用木模板（普通胶合板）浇筑混凝土 | 禁止 | 模板强度、刚度低，混凝土浇筑过程易发生爆模等质量问题；模板表面光洁度和耐周转性能差，胶合板泡水后易变形、破损，且模板拼缝多易产生错牙，容易造成混凝土表面质量缺陷、混凝土保护层厚度局部不足，影响结构耐久性。 |  | 钢结构模板、新型材料模板施工工艺等
1.1.5 | 预制混凝土梁板采用混凝土、砖砌底胎模工艺 | 在混凝土、砖砌底胎膜上进行混凝土梁板预制工作。 | 限制 | 混凝土、砖砌底胎模浇筑残渣不易彻底清理，影响粘模处下次浇筑质量，易引起混凝土构件底部出现质量缺陷、混凝土保护层厚度局部不足，影响预制混凝土梁板结构耐久性 | 下列工程项目中均不得使用： 1.三级及以上的公路工程； 2.大、中型水运工程项目 | 钢模板、新型材料底胎模工艺等
1.1.6 | 机械连接的钢筋接头端采用剪切式钢筋切断机切断工艺 | 在进行机械连接钢筋接头端加工时，采用剪切式钢筋切断机，通过刚性剪切错位以切断钢筋 | 禁止 | 加工时通过剪切式切断机切断钢筋，切断过程将导致钢筋端部受挤压并产生变形，造成钢筋受损，力学指标下降；钢筋切断后端头不平整，易造成机械连接有效长度减少，导致钢筋连接质量下降。另外不平整端头的磨平耗时费工，功效低 |  | 数控钢筋丝头加工一体机、钢筋锯床（水切）的钢筋切断工艺等
1.1.7 | 预制梁采用扒杆吊装工艺 | 扒杆吊装也称桅杆吊装，通过卷扬机、滑轮组和绳索等设备进行预制梁起吊作业 | 禁止 | 扒杆吊装在结构受力、桅杆组装、缆风安装、梁板吊装及过孔过程中，构件结构多、受力情况复杂，且各工序施工受风力等外部干扰因素影响明显，存在重大安全隐患。扒杆吊起重半径小，施工操作精度难度大，安装质量难控制 | / | 架桥机、起重船吊装工艺等
1.1.8 | 钢板打螺栓孔采用割炬工艺 | 连接钢板采用割炬打螺栓孔 | 禁止 | 高温燃烧打孔，熔渣、毛刺较多，精度不易控制，螺栓连接困难；且高温冲孔过程中易对连接钢板强度造成损伤，影响螺栓连接质量 |  | 采用液压冲孔、机械钻孔工艺等
1.1.9 | 桥台片块石（块石或条石）浆砌工艺 | 桥台施工采用水泥砂浆将片块石、块石或条石粘结而成的工艺 | 限制 | 砌体结构强度低、整体性差、承载力低、耐久性差 | 下列工程项目中均不得使用： 1.二级及以上公路工程项目； 2.大、中型水运工程项目 | 桥台采用混凝土浇筑工艺
1.2施工设备
1.2.1 | 单辊轴混凝土摊铺机 | 水泥混凝土摊铺机的工作装置一般由布料器、刮平板、振捣器等装置构成。单辊轴混凝土摊铺机是一种仅采用单辊轴系统以实现混凝土振捣、整平功能的设备。 | 限制 | 摊铺过程需人工拖动摊铺机，易漏振、造成振捣不密实，甚至影响结构强度；桥面砼铺装层易出现裂缝；施工精度低、平整度难以控制；施工工效低 | 下列工程项目中的混凝土路面或铺装层施工均不得使用： 1.三级及以上公路工程；2.大、中型水运工程项目 | 三辊轴桁架式摊铺机、激光桁架摊铺机等
1.2.2 | 单轴水泥搅拌桩施工机械 | 采用单电机，单轴单向、多向（双向及以上）搅拌土体、喷浆下沉、上提成桩的施工机械 | 限制 | 配料精度低；拌合均匀性差；施工质量难以保证 | 下列工程项目中均不得使用： 1.二级及以上公路工程；2.大、中型水运工程 | 双轴多向(双向及以上）水泥搅拌桩施工机械、三轴及以上水泥搅拌桩施工机械、三轴及以上智能数控打印型水泥搅拌桩施工机械等
1.3工程材料
1.3.1 | 不具备打设深度探测功能的塑料排水板 | 打设完成后实际打设深度无法通过仪器进行工后探测的塑料排水板 | 限制 | 打设完成后无法检查实际打设深度，排水板打设不到位将影响软基处理的固结排水效果，引起地基承载力不足、不均匀沉降大等后果，存在较大安全、质量隐患 | 下列工程项目中均不得使用： 1.一级及以上的公路工程; 2.大、中型水运工程项目 | 可测深式粘合（缝合）型排水板、带刻度+可测深式粘合（缝合）型塑料排水板等
1.3.2 | 亚硝酸盐类阻锈剂 | 主要成分为亚硝酸钠和亚硝酸钙，是一种无机盐类阻锈剂，其形态为白色或微黄色结晶或粉末 | 禁止 | 亚硝酸盐阻锈剂在混凝土拌和物中掺量不足（或海水环境中氯离子浓度大到一定程度）时，会使混凝土中的钢筋产生局部腐蚀和加速腐蚀，常被称作"危险性"阻锈剂，影响结构安全；该类阻锈剂中的亚硝酸钠会增加混凝土中总碱量，引发碱骨料发应，导致混凝土胀裂破坏，影响结构耐久性。另外，该阻锈剂还有致癌、影响坍落度等缺点 |  | 醇胺类有机阻锈剂、复合类阻锈剂等
1.3.3 | 萘系减水剂 | 主要成分为ß基萘磺酸盐甲醛缩合物，是一种非引气型减水剂，其形态为粉剂和液体 | 禁止 | 萘系减水剂中硫酸钠含量，远超其它常用减水剂（如聚羧酸系减水剂），使用时对混凝土中的总碱量影响更大，在一定的条件下更易引发碱骨料发应，影响混凝土结构耐久性；减水率低，保坍性较差，其所含的硫酸钠在气温低时会大量析出，影响混凝土质量。另外，该减水剂生产过程存在环境污染和人体损害等安全隐患，且耗能耗时 |  | 聚羧酸系高性能减水剂、脂肪族（醛酮缩合物）减水剂等
2.公路工程
2.1工艺工法
2.1.1 | 涵洞防水仅采用热沥青涂刷工艺 | 在涵洞与填土接触部分只采用热沥青涂刷作为防水层，防止土体水系渗入涵洞混凝土内 | 限制 | 仅采用单层热沥青涂刷防水效果较差，涂刷厚度不均匀，质量不易控制；路基填筑施工易损坏沥青防水层；沥青加热过程危害施工人员健康 | 在二级及以上公路工程项目中不得使用 | “聚氨酯防水涂料+PSA-N高分子自粘胶膜防水巻材”工艺
2.1.2 | 悬浇桥0#块托架预埋钢板焊接工艺 | 悬浇桥0#块托架采用三角形支架与墩身预埋钢板焊接固定 | 禁止 | 墩身预埋钢板与支架焊接成托架结构，钢板焊接质量不易控制，焊接质量较难保证，易造成托架脱落或倾覆；且高空现场作业难度大，存在安全隐患 | / | 预埋钢牛腿装配式托架工艺、钢管支架工艺
2.1.3 | 隧道防水板吊带挂设工艺 | 防水板由下向上挂设，通过固定在防水板上的吊带与隧道初支表面的挂点绑扎，进行防水板的安装 | 禁止 | 防水板与隧道初支之间空隙较大，挂点易脱落，造成二衬混凝土脱空，防水板破损,质量不易控制 | / | 热熔垫片铺挂工艺
2.1.4 | 隧道灯具支架和电缆桥架膨胀螺栓固定工艺 | 采用膨胀螺栓固定隧道灯具支架和电缆桥架 | 禁止 | 灯具支架、电缆桥架采用膨胀螺栓质量难以控制，对隧道二衬表面损害相对较大，承载力富余度小；抗振动性能较差，容易松动脱落，存在安全隐患 | / | 化学螺栓固定工艺
2.2施工设备
2.2.1 | 逃生钢管 | 隧道施工采用管节长度5～6m、内径不小于800mm的热轧钢管进行拼接，在掌子面掘进时，沿开挖面拱脚布设，作为施工人员逃生通道。 | 限制 | 钢管逃生管道自重大，移动不便，接头容易变形，影响逃生管的再次拼接质量，存在安全隐患 | 在一级及以上公路工程项目中不得使用 | 超高分子量聚乙烯装卸式逃生管道
2.3工程材料
2.3.1 | 煤油沥青路面透层材料 | 采用煤油作为稀释剂，添加到热沥青中制成透层材料 | 限制 | 煤油易燃、易挥发，储运加工过程较危险，不利于安全生产；施工过程影响周边环境，不环保 | 在二级及以上公路工程项目中不得使用 | 乳化沥青透层材料
3.水运工程
3.1工艺工法
3.1.1 | 纵梁、轨道梁穿排气孔起吊工艺 | 纵梁、轨道梁起吊时，采用钢棒或钢丝绳，穿过纵梁、轨道梁的排气孔（无论是否经专门吊装受力设计、配筋加强），进行构件起吊 | 禁止 | 排气孔位置不是合理的吊点位置，当采用钢丝绳直接吊装，孔口处混凝土阳角会对钢丝绳施加较大切应力，易造成钢丝绳断丝甚至断裂，存在较大的安全隐患；同时起吊时排气孔洞处局部拉应力急剧增大，孔口处混凝土易崩裂，造成结构损伤，影响梁体质量和耐久性 | / | 吊环起吊工艺等
3.1.2 | 填缝沥青现场熬制工艺 | 沉降缝、伸缩缝的填缝沥青，现场采用明火熬制，形成液体沥青 | 限制 | 现场熬制沥青时，涉及明火作业，存在一定的安全隐患；施工中需将沥青加热到较高温度，形成挥发性有毒气体，影响施工人员职业健康，且对周边空气造成一定污染；沥青易老化，影响耐久性 | 在大、中型水运工程项目中均不得使用 | 聚氨酯填缝料、低发泡高压聚乙烯板的填缝工艺；专业化设备生产和标准生产沥青工艺等
3.2工程材料
3.2.1 | PHC管桩 | 采用先张预应力离心成型工艺，并经过高温高压蒸汽养护，制成的一种空心圆筒型混凝土预制构件 | 限制 | PHC管桩壁厚较小，配筋率较低，抗击打能力弱，在施打过程中，锤击数大时，由于桩锤反复击打易出现裂缝，尤其是产生的纵向裂缝很难检测，且无法修复，影响施工质量和工程耐久性 | 同时满足下列条件的高桩码头、引桥（栈桥）工程中不得使用： 1.采用锤击法沉桩的； 2.以贯入度控制为主、标高校核的端承桩 | 钢管桩、灌注桩、实心方桩等
3.2.2 | 预应力钢筋混凝土空心方桩 | 空心方桩采用先张法预应力钢筋混凝土，混凝土浇筑前采用充气胶囊管安置固定在箍筋内侧，混凝土浇筑初凝后拔出胶囊管，形成的空心方桩 | 限制 | 采用空心胶囊内模预制的预应力钢筋混凝土空心方桩，受气囊上浮、抽出时间不易控制及自身刚度差影响，易出现方桩空心断面偏心、桩壁厚度不均、内壁保护层不足和表面拉伤甚至露筋等质量缺陷，导致沉桩过程中桩身易产生偏心受力，桩壁较薄一侧的压应力剧增，易出现桩身断裂或裂缝裂纹，影响施工质量和工程耐久性 | 大型水运工程项目的高桩码头、引桥（栈桥）均不得使用 | 钢管桩、灌注桩、实心方桩等
备 注： |  | （一）共计24项，其中工艺工法15项，施工设备3项，工程材料6项。
（二）大、中型水运工程等级划分范围： 1.港口工程：沿海1万吨级及以上，内河300吨级及以上； 2.航道工程：沿海1万吨级及以上，内河航道等级Ⅴ级（300吨级）及以上； 3.通航建筑：航道等级Ⅴ级（300吨级）及以上； 4.防波堤、导流堤等水工工程。
（三）可替代的工艺、设备、材料包括但不限于表格中所列名称。
（四）《目录》中列出的工艺、设备、材料淘汰范围（禁止或限制使用），不包含除临时码头、临时围堰外的小型临时工程、养护工程。